## Tabelle1
[12 empty] | 1 | [8 empty] | 1
[12 empty] | 1 | [8 empty] | 1
[12 empty] | 1 | [8 empty] | 1
[12 empty] | 1 | [8 empty] | 1
Lieferwerk: | [8 empty] | Prüfstelle: |  |  | 1 | [8 empty] | 1
1
Walzasphalt - Deklaration | [6 empty] | 0 |  |  |  |  | 1
1
Mischgutangaben |  | Sollwerte |  |  | Anforderungen |  |  |  |  | Code: |  | 1
Bindemittel: | [16 empty] | Behelf
Ziel-Bitumen
- ∑ lösl. Bindemittelgehalt M-% |  |  |  |  | Toleranz EW = | 0 | [10 empty] | Blösl. = | ? | Bindemittel lösl. | M-%
[17 empty] | HM,Vm = | ? | Hohlraum Marshall | Vol.-%
Zugabebitumen | [16 empty] | RDFest = | 2.7 | Rohdichte Feststoffe | Mg/m3
Rückgewinnung aus Mischgut:
- Penetration: | min. [1/10 mm]
- Penetration: | max. [1/10 mm] | [15 empty] | 2. Berechnungen
- Erweichungspunkt R+K: min. | [11 empty] | Rohdichte der |  | = | 2.7 | Mg/m3 | Basisangabe fehlt ! |  | Raumdichte Marshall | Mg/m3
- Erweichungspunkt R+K: max. | [11 empty] | Feststoffe im Mischgut |  |  |  |  | Basisangabe fehlt ! |  | Rohdichte Mischgut | Mg/m3
- Elastische Rückstellung [%]
Mineralstoffe Herkunft:
- Füller | [12 empty] | Qualitätsanfordernung an rückge-
- Kalkhydrat | [12 empty] | wonnene Bindemittel Mischgut
- feine Gesteinskörnung | [10 empty] | erfüllt |  | Gemäss Tabelle Nr.1
- grobe Gesteinskörnung | [7 empty] | Typprüfung
- Mineralanteil Sand < 2.0 mm |  | 0 | [5 empty] | Nummer:
- Mineralanteil Splitte ≥ 2.0 mm |  | 0 | [5 empty] | gültig bis:
Mineralkategorie |  |  |  |  | 0 |  |  | Konformitätserklärung
Splitt aus Ausbauasphalt gewonnen
- Sekundärsplitt | M-%
Recycling-Granulat
- Kaltzugabe | M-%
- Warmzugabe | M-% | [6 empty] | Umweltwirkung:
Marshall-Werte: | [7 empty] | Umweltbelastungspunkte
- Verdichtungstemperatur | [7 empty] | UBP/t
- Raumdichte | Mg/m3 | Basisangabe fehlt !
- Rohdichte | Mg/m3 | Basisangabe fehlt ! | [5 empty] | Treibhausgasemissionen
- Hohlraumgehalt Vm, Vol-% |  |  |  |  | 0 |  |  | kg CO2 - eq/t
- Hohlraumfüllungsgrad VFB,% |  | --- |  |  | 0
- Stabilität S kN |  | --- |  |  | 0
- Fliessen F, mm |  | --- |  |  | 0
Bei H und S Belägen:
Spurrinnentest LCPC [29]
- 10000 Prüfzyklen % |  | --- |  |  | 0
- 30000 Prüfzyklen % |  | --- |  |  | 0
Wasserempfindlichkeit % |  |  |  |  | 0
Korngrössenverteilung: |  | mm |  |  | Toleranz
- Einzelwerte Siebdurchgang |  | 45 | [M-%]
|  | 31.5 | [M-%] |  | 0 | [16 empty] | Oben | Unten | Oben | Unten
|  | 22.4 | [M-%] |  | 0 | [18 empty] | N, S, H |  | L
|  | 16 | [M-%] |  | 0
|  | 11.2 | [M-%] |  | 0
|  | 8 | [M-%] |  | 0
|  | 5.6 | [M-%] | [19 empty] | 100 |  | 100
|  | 4 | [M-%] |  | 0 | [16 empty] | 100 | 90 | 100 | 90 | 100
|  | 2 | [M-%] |  | 0 | [16 empty] | 81.5 | 59.5 | 85 | 58 | 87
|  | 1 | [M-%] |  | 0 | [16 empty] | 61.5 | 39 | 62 | 38 | 67
|  | 0.5 | [M-%] | [18 empty] | 46 | 25.5 | #REF! | #REF! | #REF!
|  | 0.25 | [M-%] | [18 empty] | 34 | 17 | #REF! | #REF! | #REF!
|  | 0.125 | [M-%] | [18 empty] | 26.17 | 12.5 | #REF! | #REF! | #REF!
|  | 0.063 | [M-%] |  | 0 | [16 empty] | 20.5 | 9.5 | #REF! | #REF! | #REF!
[22 empty] | 14.83 | 6.5 | 11 | 6 | 13
Datum: |  |  |  | Datum: |  |  |  |  | Datum:
Stempel / Unterschrift |  |  |  | Stempel / Unterschrift |  |  |  |  | Stempel / Unterschrift
Belagswerk |  |  |  | Akkreditiertes Labor |  |  |  |  | Unternehmer
1. Rekapitulation
Belagsorten

## Tabelle2
Begrenzungen Korngrössenverteilung
|  | 0.063 |  | 0.13 |  | 0.25 |  | 0.5 |  | 1 |  | 2 |  | 4 | 5.6 | 8 | 11.2 | 16 | 22.4 | 31.5 | 45
Toleranz (+) |  | 0 | [7 empty] | 0 |  | 0 |  | 0 |  | 0 | 0 | 0 | 0 | 0
Toleranz (-) |  | 0 | [7 empty] | 0 |  | 0 |  | 0 |  | 0 | 0 | 0 | 0 | 0
Sollkurve |  | 0 |  | 0 |  | 0 |  | 0 |  | 0 |  | 0 |  | 0 | 0 | 0 | 0 | 0 | 0 | 0
unten | 0 | 0 | [5 empty] | 0 |  | 0 |  | 0 |  | 0 | 0 | 0 | 0 | 0 | 0 | 0 | 0
oben | 0 | 0 | [5 empty] | 0 |  | 0 |  | 0 |  | 0 | 0 | 0 | 0 | 0 | 0 | 0 | 0
| untere Begrenzung |  |  | = Internet - Asphaltmischguttypen
1
2 | AC 4 L | 6 | [5 empty] | 23 |  | 37 |  | 57 |  | 90 | 100 | 100 | 100 | 100 | 100 | 100 | 100
3 | AC 8 L | 6 | [5 empty] | 16 |  | 25 |  | 38 |  | 58 | 72 | 90 | 100 | 100 | 100 | 100 | 100
4 | AC 11 L | 5 | [5 empty] | 14 |  | 20 |  | 31 |  | 47 | 59.5 | 72 | 90 | 100 | 100 | 100 | 100
5 | AC 16 L | 4 | [5 empty] | 11 |  | 17 |  | 25 |  | 38 | 48 | 58 | 74 | 90 | 100 | 100 | 100
6 | AC 8 N | 6 | [5 empty] | 16 |  | 25 |  | 38 |  | 58 | 72 | 90 | 100 | 100 | 100 | 100 | 100
7 | AC 8 S | 6 | [5 empty] | 16 |  | 25 |  | 38 |  | 58 | 72 | 90 | 100 | 100 | 100 | 100 | 100
8 | AC 8 H | 6 | [5 empty] | 16 |  | 25 |  | 38 |  | 58 | 72 | 90 | 100 | 100 | 100 | 100 | 100
9 | AC MR 8 | 6 | [5 empty] | 13 |  | 17 |  | 21 |  | 32 | 61 | 90 | 100 | 100 | 100 | 100 | 100
10 | AC MR 11 | 5 | [5 empty] | 9 |  | 12.5 |  | 16 |  | 23 | 26.5 | 30 | 90 | 100 | 100 | 100 | 100
11 | AC 11 N | 5 | [5 empty] | 14 |  | 20 |  | 31 |  | 47 | 59.5 | 72 | 90 | 100 | 100 | 100 | 100
12 | AC 11 S | 5 | [5 empty] | 14 |  | 20 |  | 31 |  | 47 | 59.5 | 72 | 90 | 100 | 100 | 100 | 100
13 | AC 11 H | 5 | [5 empty] | 14 |  | 20 |  | 31 |  | 47 | 59.5 | 72 | 90 | 100 | 100 | 100 | 100
14 | AC B 11 S | 5 | [5 empty] | 14 |  | 20 |  | 31 |  | 47 | 59.5 | 72 | 90 | 100 | 100 | 100 | 100
15 | AC B 16 S | 4 | [5 empty] | 11 |  | 17 |  | 25 |  | 38 | 48 | 58 | 74 | 90 | 100 | 100 | 100
16 | AC B 16 H | 4 | [5 empty] | 11 |  | 17 |  | 25 |  | 38 | 48 | 58 | 74 | 90 | 100 | 100 | 100
17 | AC B 22 S | 4 | [5 empty] | 9 |  | 14 |  | 20 |  | 31 | 40 | 49 | 58 | 74 | 90 | 100 | 100
18 | AC B 22 H | 4 | [5 empty] | 9 |  | 14 |  | 20 |  | 31 | 40 | 49 | 58 | 74 | 90 | 100 | 100
19 | AC T 11 L | 5 | [5 empty] | 14 |  | 20 |  | 31 |  | 47 | 59.5 | 72 | 90 | 100 | 100 | 100 | 100
20 | AC T 11 N | 5 | [5 empty] | 14 |  | 20 |  | 31 |  | 47 | 59.5 | 72 | 90 | 100 | 100 | 100 | 100
21 | AC T 16 L | 4 | [5 empty] | 11 |  | 17 |  | 25 |  | 38 | 48 | 58 | 74 | 90 | 100 | 100 | 100
22 | AC T 16 N | 4 | [5 empty] | 11 |  | 17 |  | 25 |  | 38 | 48 | 58 | 74 | 90 | 100 | 100 | 100
23 | AC T 16 S | 4 | [5 empty] | 11 |  | 17 |  | 25 |  | 38 | 48 | 58 | 74 | 90 | 100 | 100 | 100
24 | AC T 22 L | 4 | [5 empty] | 9 |  | 14 |  | 20 |  | 31 | 40 | 49 | 58 | 74 | 90 | 100 | 100
25 | AC T 22 N | 4 | [5 empty] | 9 |  | 14 |  | 20 |  | 31 | 40 | 49 | 58 | 74 | 90 | 100 | 100
26 | AC T 22 S | 4 | [5 empty] | 9 |  | 14 |  | 20 |  | 31 | 40 | 49 | 58 | 74 | 90 | 100 | 100
27 | AC T 22 H | 4 | [5 empty] | 9 |  | 14 |  | 20 |  | 31 | 40 | 49 | 58 | 74 | 90 | 100 | 100
28 | AC T 32 S | 4 | [5 empty] | 8 |  | 11 |  | 17 |  | 25 | 33.25 | 41.5 | 49.75 | 58 | 74 | 90 | 100
29 | AC T 32 H | 4 | [5 empty] | 8 |  | 11 |  | 17 |  | 25 | 33.25 | 41.5 | 49.75 | 58 | 74 | 90 | 100
30 | AC EME 22 C1 | 4 | [5 empty] | 9 |  | 14 |  | 20 |  | 31 | 40 | 49 | 58 | 74 | 90 | 100 | 100
31 | AC EME 22 C2 | 6 | [5 empty] | 9 |  | 14 |  | 20 |  | 31 | 40 | 49 | 58 | 74 | 90 | 100 | 100
32 | ACF 22 | 3 | [5 empty] | 8 |  | 12 |  | 19 |  | 28 | 37 | 46 | 55 | 72.5 | 90 | 100 | 100
33 | ACF 32 | 3 | [5 empty] | 7 |  | 10 |  | 15 |  | 22 | 30.5 | 39 | 47.5 | 56 | 73 | 90 | 100
34 | AC RAIL 16 | 4 | [5 empty] | 11 |  | 17 |  | 25 |  | 38 | 48 | 58 | 74 | 90 | 100 | 100 | 100
35 | AC RAIL 22 | 4 | [5 empty] | 9 |  | 14 |  | 20 |  | 31 | 40 | 49 | 58 | 74 | 90 | 100 | 100
36 | SMA 8 | 7 | [5 empty] | 12 |  | 16 |  | 20 |  | 30 | 60 | 90 | 100 | 100 | 100 | 100 | 100
37 | SMA 11 | 7 | [5 empty] | 12 |  | 16 |  | 20 |  | 25 | 35 | 45 | 90 | 100 | 100 | 100 | 100
38 | PA 8 | 3 | [5 empty] | 4 |  | 7 |  | 10 |  | 15 | 52.5 | 90 | 100 | 100 | 100 | 100 | 100
39 | PA 11 | 3 | [5 empty] | 4 |  | 6 |  | 8 |  | 12 | 16 | 20 | 90 | 100 | 100 | 100 | 100
40 | PA B 16 | 3 | [5 empty] | 4 |  | 5.5 |  | 7 |  | 9.66 | 12.3 | 15 | 52.5 | 90 | 100 | 100 | 100
41 | PA B 22 | 3 | [5 empty] | 4 |  | 5 |  | 6 |  | 8.25 | 10.5 | 12.75 | 15 | 52.5 | 90 | 100 | 100
42 | PA S 16 | 3 | [5 empty] | 4 |  | 5.5 |  | 7 |  | 9.33 | 11.66 | 15 | 52.5 | 90 | 100 | 100 | 100
43 | PA S 22 | 3 | [5 empty] | 4 |  | 5 |  | 6 |  | 8.25 | 10.5 | 12.75 | 15 | 52.5 | 90 | 100 | 100
44 | PA S 32 | 3 | [5 empty] | 4 |  | 4.5 |  | 5 |  | 7.5 | 10 | 12.5 | 15 | 40 | 65 | 90 | 100
45 | SDA 4 - 12 | 3 | [5 empty] | 4 |  | 7 |  | 12 |  | 90 | 100 | 100 | 100 | 100 | 100 | 100 | 100
46 | SDA 4 - 16 | 3 | [5 empty] | 4 |  | 7 |  | 12 |  | 90 | 100 | 100 | 100 | 100 | 100 | 100 | 100
47 | SDA 4 - 20 | 3 | [5 empty] | 4 |  | 7 |  | 12 |  | 90 | 100 | 100 | 100 | 100 | 100 | 100 | 100
48 | SDA 8 - 12 | 3 | [5 empty] | 4 |  | 7 |  | 10 |  | 15 | 50 | 90 | 100 | 100 | 100 | 100 | 100
49 | SDA 8 - 16 | 3 | [5 empty] | 4 |  | 7 |  | 10 |  | 15 | 50 | 90 | 100 | 100 | 100 | 100 | 100
50
51
52
53
54
55
56
57
58
59
60
61
62
obere Begrenzung
2 | AC 4 L | 16 | [5 empty] | 44 |  | 60 |  | 81 |  | 100 | 100 | 100 | 100 | 100 | 100 | 100 | 100
3 | AC 8 L | 12 | [5 empty] | 33 |  | 45 |  | 61 |  | 81 | 93 | 100 | 100 | 100 | 100 | 100 | 100
4 | AC 11 L | 12 | [5 empty] | 29 |  | 39 |  | 53 |  | 70 | 81.5 | 93 | 100 | 100 | 100 | 100 | 100
5 | AC 16 L | 10 | [5 empty] | 25 |  | 34 |  | 46 |  | 61 | 71 | 81 | 90.5 | 100 | 100 | 100 | 100
6 | AC 8 N | 12 | [5 empty] | 33 |  | 45 |  | 61 |  | 81 | 93 | 100 | 100 | 100 | 100 | 100 | 100
7 | AC 8 S | 12 | [5 empty] | 33 |  | 45 |  | 61 |  | 81 | 93 | 100 | 100 | 100 | 100 | 100 | 100
8 | AC 8 H | 12 | [5 empty] | 33 |  | 45 |  | 61 |  | 81 | 93 | 100 | 100 | 100 | 100 | 100 | 100
9 | AC MR 8 | 11 | [5 empty] | 21 |  | 26 |  | 31 |  | 42 | 71 | 100 | 100 | 100 | 100 | 100 | 100
10 | AC MR 11 | 9 | [5 empty] | 17 |  | 21.5 |  | 26 |  | 33 | 36.5 | 40 | 100 | 100 | 100 | 100 | 100
11 | AC 11 N | 12 | [5 empty] | 29 |  | 39 |  | 53 |  | 70 | 81.5 | 93 | 100 | 100 | 100 | 100 | 100
12 | AC 11 S | 12 | [5 empty] | 29 |  | 39 |  | 53 |  | 70 | 81.5 | 93 | 100 | 100 | 100 | 100 | 100
13 | AC 11 H | 12 | [5 empty] | 29 |  | 39 |  | 53 |  | 70 | 81.5 | 93 | 100 | 100 | 100 | 100 | 100
14 | AC B 11 S | 12 | [5 empty] | 29 |  | 39 |  | 53 |  | 70 | 81.5 | 93 | 100 | 100 | 100 | 100 | 100
15 | AC B 16 S | 10 | [5 empty] | 25 |  | 34 |  | 46 |  | 61 | 71 | 81 | 90.5 | 100 | 100 | 100 | 100
16 | AC B 16 H | 10 | [5 empty] | 25 |  | 34 |  | 46 |  | 61 | 71 | 81 | 90.5 | 100 | 100 | 100 | 100
17 | AC B 22 S | 10 | [5 empty] | 23 |  | 31 |  | 41 |  | 54 | 63 | 72 | 81 | 90.5 | 100 | 100 | 100
18 | AC B 22 H | 10 | [5 empty] | 23 |  | 31 |  | 41 |  | 54 | 63 | 72 | 81 | 90.5 | 100 | 100 | 100
19 | AC T 11 L | 12 | [5 empty] | 29 |  | 39 |  | 53 |  | 70 | 81.5 | 93 | 100 | 100 | 100 | 100 | 100
20 | AC T 11 N | 12 | [5 empty] | 29 |  | 39 |  | 53 |  | 70 | 81.5 | 93 | 100 | 100 | 100 | 100 | 100
21 | AC T 16 L | 10 | [5 empty] | 25 |  | 34 |  | 46 |  | 61 | 71 | 81 | 90.5 | 100 | 100 | 100 | 100
22 | AC T 16 N | 10 | [5 empty] | 25 |  | 34 |  | 46 |  | 61 | 71 | 81 | 90.5 | 100 | 100 | 100 | 100
23 | AC T 16 S | 10 | [5 empty] | 25 |  | 34 |  | 46 |  | 61 | 71 | 81 | 90.5 | 100 | 100 | 100 | 100
24 | AC T 22 L | 10 | [5 empty] | 23 |  | 31 |  | 41 |  | 54 | 63 | 72 | 81 | 90.5 | 100 | 100 | 100
25 | AC T 22 N | 10 | [5 empty] | 23 |  | 31 |  | 41 |  | 54 | 63 | 72 | 81 | 90.5 | 100 | 100 | 100
26 | AC T 22 S | 10 | [5 empty] | 23 |  | 31 |  | 41 |  | 54 | 63 | 72 | 81 | 90.5 | 100 | 100 | 100
27 | AC T 22 H | 10 | [5 empty] | 23 |  | 31 |  | 41 |  | 54 | 63 | 72 | 81 | 90.5 | 100 | 100 | 100
28 | AC T 32 S | 10 | [5 empty] | 21 |  | 28 |  | 36 |  | 47 | 55.75 | 64.5 | 73.25 | 82 | 91 | 100 | 100
29 | AC T 32 H | 10 | [5 empty] | 21 |  | 28 |  | 36 |  | 47 | 55.75 | 64.5 | 73.25 | 82 | 91 | 100 | 100
30 | AC EME 22 C1 | 10 | [5 empty] | 23 |  | 31 |  | 41 |  | 54 | 63 | 72 | 81 | 90.5 | 100 | 100 | 100
31 | AC EME 22 C2 | 12 | [5 empty] | 23 |  | 31 |  | 41 |  | 54 | 63 | 72 | 81 | 90.5 | 100 | 100 | 100
32 | ACF 22 | 11 | [5 empty] | 26 |  | 34 |  | 44 |  | 57 | 66.7 | 76.4 | 83 | 91.5 | 100 | 100 | 100
33 | ACF 32 | 10 | [5 empty] | 23 |  | 30 |  | 39 |  | 51 | 59 | 67 | 75 | 83 | 91.5 | 100 | 100
34 | AC RAIL 16 | 10 | [5 empty] | 23 |  | 31 |  | 41 |  | 54 | 63 | 72 | 81 | 90.5 | 100 | 100 | 100
35 | AC RAIL 22 | 10 | [5 empty] | 23 |  | 31 |  | 41 |  | 54 | 63 | 72 | 81 | 90.5 | 100 | 100 | 100
36 | SMA 8 | 12 | [5 empty] | 20 |  | 25 |  | 30 |  | 40 | 70 | 100 | 100 | 100 | 100 | 100 | 100
37 | SMA 11 | 12 | [5 empty] | 20 |  | 25 |  | 30 |  | 40 | 55 | 70 | 100 | 100 | 100 | 100 | 100
38 | PA 8 | 5 | [5 empty] | 10 |  | 13.5 |  | 17 |  | 35 | 67.5 | 100 | 100 | 100 | 100 | 100 | 100
39 | PA 11 | 5 | [5 empty] | 10 |  | 12.5 |  | 15 |  | 23.3 | 31.6 | 40 | 100 | 100 | 100 | 100 | 100
40 | PA B 16 | 5 | [5 empty] | 10 |  | 12 |  | 14 |  | 21 | 28 | 35 | 67.5 | 100 | 100 | 100 | 100
41 | PA B 22 | 5 | [5 empty] | 10 |  | 11.5 |  | 13 |  | 18.5 | 24 | 29.5 | 35 | 67.5 | 100 | 100 | 100
42 | PA S 16 | 5 | [5 empty] | 10 |  | 15 |  | 20 |  | 33.33 | 46.66 | 60 | 80 | 100 | 100 | 100 | 100
43 | PA S 22 | 5 | [5 empty] | 10 |  | 15 |  | 20 |  | 31.25 | 42.5 | 53.75 | 65 | 82.5 | 100 | 100 | 100
44 | PA S 32 | 5 | [5 empty] | 10 |  | 15 |  | 20 |  | 30 | 40 | 50 | 60 | 73.33 | 86.66 | 100 | 100
45 | SDA 4 - 12 | 11 | [5 empty] | 21 |  | 25 |  | 35 |  | 100 | 100 | 100 | 100 | 100 | 100 | 100 | 100
46 | SDA 4 - 16 | 11 | [5 empty] | 21 |  | 25 |  | 35 |  | 100 | 100 | 100 | 100 | 100 | 100 | 100 | 100
47 | SDA 4 - 20 | 11 | [5 empty] | 21 |  | 25 |  | 35 |  | 100 | 100 | 100 | 100 | 100 | 100 | 100 | 100
48 | SDA 8 - 12 | 9 | [5 empty] | 14 |  | 18 |  | 25 |  | 35 | 70 | 100 | 100 | 100 | 100 | 100 | 100
49 | SDA 8 - 16 | 9 | [5 empty] | 14 |  | 18 |  | 25 |  | 35 | 70 | 100 | 100 | 100 | 100 | 100 | 100
50
51
52 | 0
53 | 0
54 | 0
55 | 0
56 | 0
57 | 0
58 | 0
59 | 0
60 | 0
61 | 0
62 | 0
Toleranzen
2 | AC 4 L | 2 | [7 empty] | 4 |  | 6 |  | -8/+5
3 | AC 8 L | 2 | [7 empty] | 4 |  | 6 |  | 7 |  | -8/+5
4 | AC 11 L | 2 | [7 empty] | 4 |  | 6 |  | 7 |  |  | -8/+5
5 | AC 16 L | 3 | [7 empty] | 5 |  | 7 |  |  |  | 9 |  | -9/+5
6 | AC 8 N | 2 | [7 empty] | 4 |  | 6 |  | 7 |  | -8/+5
7 | AC 8 S | 2 | [7 empty] | 4 |  | 6 |  | 7 |  | -8/+5
8 | AC 8 H | 2 | [7 empty] | 4 |  | 6 |  | 7 |  | -8/+5
9 | AC MR 8 | 2 | [7 empty] | 4 |  | 6 |  | 7 |  | -8/+5
10 | AC MR 11 | 2 | [7 empty] | 4 |  | 6 |  | 7 |  |  | -8/+5
11 | AC 11 N | 2 | [7 empty] | 4 |  | 6 |  | 7 |  |  | -8/+5
12 | AC 11 S | 2 | [7 empty] | 4 |  | 6 |  | 7 |  |  | -8/+5
13 | AC 11 H | 2 | [7 empty] | 4 |  | 6 |  | 7 |  |  | -8/+5
14 | AC B 11 S | 2 | [7 empty] | 4 |  | 6 |  | 7 |  |  | -8/+5
15 | AC B 16 S | 3 | [7 empty] | 5 |  | 7 |  |  |  | 9 |  | -9/+5
16 | AC B 16 H | 3 | [7 empty] | 5 |  | 7 |  |  |  | 9 |  | -9/+5
17 | AC B 22 S | 3 | [7 empty] | 5 |  | 7 |  |  |  |  | 9 |  | -9/+5
18 | AC B 22 H | 3 | [7 empty] | 5 |  | 7 |  |  |  |  | 9 |  | -9/+5
19 | AC T 11 L | 2 | [7 empty] | 4 |  | 6 |  | 7 |  |  | -8/+5
20 | AC T 11 N | 2 | [7 empty] | 4 |  | 6 |  | 7 |  |  | -8/+5
21 | AC T 16 L | 3 | [7 empty] | 5 |  | 7 |  |  |  | 9 |  | -9/+5
22 | AC T 16 N | 3 | [7 empty] | 5 |  | 7 |  |  |  | 9 |  | -9/+5
23 | AC T 16 S | 3 | [7 empty] | 5 |  | 7 |  |  |  | 9 |  | -9/+5
24 | AC T 22 L | 3 | [7 empty] | 5 |  | 7 |  |  |  |  | 9 |  | -9/+5
25 | AC T 22 N | 3 | [7 empty] | 5 |  | 7 |  |  |  |  | 9 |  | -9/+5
26 | AC T 22 S | 3 | [7 empty] | 5 |  | 7 |  |  |  |  | 9 |  | -9/+5
27 | AC T 22 H | 3 | [7 empty] | 5 |  | 7 |  |  |  |  | 9 |  | -9/+5
28 | AC T 32 S | 3 | [7 empty] | 5 |  | 7 | [5 empty] | 9 |  | -9/+5
29 | AC T 32 H | 3 | [7 empty] | 5 |  | 7 | [5 empty] | 9 |  | -9/+5
30 | AC EME 22 C1 | 3 | [7 empty] | 5 |  | 7 |  |  |  |  | 9 |  | -9/+5
31 | AC EME 22 C2 | 3 | [7 empty] | 5 |  | 7 |  |  |  |  | 9 |  | -9/+5 | [5 empty] | A1
32 | ACF 22 | 3 | [7 empty] | 5 |  | 7 |  |  |  |  | 9 |  | -9/+5
33 | ACF 32 | 3 | [7 empty] | 5 |  | 7 | [5 empty] | 9 |  | -9/+5
34 | AC RAIL 16 | 3 | [7 empty] | 5 |  | 7 |  |  |  | 9 |  | -9/+5
35 | AC RAIL 22 | 3 | [7 empty] | 5 |  | 7 |  |  |  |  | 9 |  | -9/+5
36 | SMA 8 | 2 | [7 empty] | 4 |  | 6 |  | 7 |  | -8/+5
37 | SMA 11 | 2 | [7 empty] | 4 |  | 6 |  | 7 |  |  | -8/+5
38 | PA 8 | 2 | [7 empty] | 4 |  | 6 |  | 7 |  | -8/+5
39 | PA 11 | 2 | [7 empty] | 4 |  | 6 |  | 7 |  |  | -8/+5
40 | PA B 16 | 3 | [7 empty] | 5 |  | 7 |  |  |  | 9 |  | -9/+5
41 | PA B 22 | 3 | [7 empty] | 5 |  | 7 |  |  |  |  | 9 |  | -9/+5
42 | PA S 16 | 3 | [7 empty] | 5 |  | 7 |  |  |  | 9 |  | -9/+5
43 | PA S 22 | 3 | [7 empty] | 5 |  | 7 |  |  |  |  | 9 |  | -9/+5
44 | PA S 32 | 3 | [7 empty] | 5 |  | 7 | [5 empty] | 9 |  | -9/+5
45 | SDA 4 - 12 | 2 | [7 empty] | 4 |  | 6 |  | -8/+5
46 | SDA 4 - 16 | 2 | [7 empty] | 4 |  | 6 |  | -8/+5
47 | SDA 4 - 20 | 2 | [7 empty] | 4 |  | 6 |  | -8/+5
48 | SDA 8 - 12 | 2 | [7 empty] | 4 |  | 6 |  | 7 |  | -8/+5
49 | SDA 8 - 16 | 2 | [7 empty] | 4 |  | 6 |  | 7 |  | -8/+5
50
51 | 0
52 | 0
53 | 0
54 | 0
55 | 0
56 | 0
57 | 0
58 | 0
59 | 0
60 | 0
61 | 0
62 | 0
0
|  |  | 3 | 4 | 5 | 6 | 7 | 8 | 9 | 10 | 11 | 12 | 13 | 14 | 15 | 16 | 17 | 18 | 19 | 20 | 21 | 22 | 23 | 24 | 25 | 26 | 27
Anforderungen
|  | Bindemittel |  | Bdm | Mineralkat. |  | Recycling |  | HM |  | HFB |  |  | SM |  |  | FM |  |  | Spurrinnentest |  | Wasserempf.
|  | min. |  | Toleranz |  |  | kalt | warm | [11 empty] | 10000 | 30000 | [6 empty] | Warmzugabe |  |  |  | Kaltzugabe
2 | AC 4 L | 7.2 |  | ± 0.5 | C50/10 |  |  |  | 2.0…5.0 |  | --- |  |  | --- |  |  | --- |  |  | --- | --- | ≥ 70% | [5 empty] | 1 |  |  | 1
3 | AC 8 L | 6.2 |  | ± 0.5 | C50/10 |  |  |  | 2.0…5.0 |  | ≤ 89 |  |  | ≥ 5.0 |  |  | 2…5 |  |  | --- | --- | ≥ 70% | [5 empty] | 2 | 20 | 10 - 30% | 2 | 15 | 5 - 15%
4 | AC 11 L | 5.8 |  | ± 0.5 | C50/10 |  |  |  | 2.0…5.0 |  | ≤ 83 |  |  | ≥ 7.5 |  |  | 2…4 |  |  | --- | --- | ≥ 70% | [5 empty] | 3 | 30 | 20 - 40% | 3 | 20 | 10 - 25%
5 | AC 16 L | 5.4 |  | ± 0.6 | C50/10 |  |  |  | 2.0…5.0 |  | ≤ 86 |  |  | ≥ 5.0 |  |  | 1.5…3.5 |  |  | --- | --- | ≥ 70% | [5 empty] | 4 | 40 | 30 - 50% | 4 | 25 | 15 - 25%
6 | AC 8 N | 6 |  | ± 0.5 | C70/10 |  |  |  | 2.0…5.0 |  | ≤ 86 |  |  | ≥ 7.5 |  |  | 2…4 |  |  | --- | --- | ≥ 70% | [5 empty] | 5 | 50 | 40 - 60% | 5 | 15 | 5 - 15%
7 | AC 8 S | 5.8 |  | ± 0.5 | C70/10 |  |  |  | 3.0…6.0 |  | --- |  |  | --- |  |  | --- |  |  | ≤ 10% | --- | ≥ 70% | [5 empty] | 6 | 60 | 50 - 70% | 6 | 20.004 | 10 - 30%
8 | AC 8 H | 5.8 |  | ± 0.5 | C95/1 |  |  |  | 3.0…6.0 |  | --- |  |  | --- |  |  | --- |  |  | --- | ≤ 10% | ≥ 70% | [5 empty] | 7 | 70 | 60 - 80% | 7 | 30 | 20 - 30%
9 | AC MR 8 | 5.8 |  | ± 0.5 | C95/1 |  |  |  | 3.0…6.0 |  | --- |  |  | --- |  |  | --- |  |  | --- | ≤ 7.5% | ≥ 70% | [5 empty] | 8 | 20.004 | 10 - 30%
10 | AC MR 11 | 5.6 |  | ± 0.5 | C95/1 |  |  |  | 3.0…6.0 |  | --- |  |  | --- |  |  | --- |  |  | --- | ≤ 7.5% | ≥ 70% | [5 empty] | 9 | 29.99 | 20 - 40%
11 | AC 11 N | 5.6 |  | ± 0.5 | C70/10 |  |  |  | 2.0…5.0 |  | ≤ 83 |  |  | ≥ 7.5 |  |  | 2…4 |  |  | --- | --- | ≥ 70%
12 | AC 11 S | 5.4 |  | ± 0.5 | C70/10 |  |  |  | 3.0…6.0 |  | --- |  |  | --- |  |  | --- |  |  | ≤ 10% | --- | ≥ 70% | 100
13 | AC 11 H | 5.4 |  | ± 0.5 | C95/1 |  |  |  | 3.0…6.0 |  | --- |  |  | --- |  |  | --- |  |  | --- | ≤ 10% | ≥ 70%
14 | AC B 11 S | 4.8 |  | ± 0.5 | C70/10 |  |  |  | 3.0…6.0 |  | --- |  |  | --- |  |  | --- |  |  | ≤ 10% | --- | ≥ 70%
15 | AC B 16 S | 4.4 |  | ± 0.6 | C70/10 |  |  |  | 3.0…6.0 |  | --- |  |  | --- |  |  | --- |  |  | ≤ 10% | --- | ≥ 70%
16 | AC B 16 H | 4.4 |  | ± 0.6 | C70/10 |  |  |  | 3.0…6.0 |  | --- |  |  | --- |  |  | --- |  |  | --- | ≤ 7.5% | ≥ 70%
17 | AC B 22 S | 4 |  | ± 0.6 | C70/10 |  |  |  | 4.0…7.0 |  | --- |  |  | --- |  |  | --- |  |  | ≤ 10% | --- | ≥ 70%
18 | AC B 22 H | 4 |  | ± 0.6 | C70/10 |  |  |  | 4.0…7.0 |  | --- |  |  | --- |  |  | --- |  |  | --- | ≤ 7.5% | ≥ 70%
19 | AC T 11 L | 5.2 |  | ± 0.5 | C50/30 |  |  |  | 2.0…5.0 |  | ≤ 83 |  |  | ≥ 5.0 |  |  | 2…4 |  |  | --- | --- | ≥ 70%
20 | AC T 11 N | 5 |  | ± 0.5 | C50/30 |  |  |  | 3.0…6.0 |  | ≤ 80 |  |  | ≥ 5.0 |  |  | 1.5…3.5 |  |  | --- | --- | ≥ 70%
21 | AC T 16 L | 4.8 |  | ± 0.6 | C50/30 |  |  |  | 2.0…5.0 |  | ≤ 83 |  |  | ≥ 5.0 |  |  | 2…4 |  |  | --- | --- | ≥ 70%
22 | AC T 16 N | 4.6 |  | ± 0.6 | C50/30 |  |  |  | 3.0…6.0 |  | ≤ 80 |  |  | ≥ 7.5 |  |  | 1.5…3.5 |  |  | --- | --- | ≥ 70%
23 | AC T 16 S | 4.4 |  | ± 0.6 | C70/10 |  |  |  | 3.0…6.0 |  | --- |  |  | --- |  |  | --- |  |  | ≤ 10% | --- | ≥ 70%
24 | AC T 22 L | 4.4 |  | ± 0.6 | C50/30 |  |  |  | 2.0…5.0 |  | ≤ 83 |  |  | ≥ 5.0 |  |  | 2…4 |  |  | --- | --- | ≥ 70%
25 | AC T 22 N | 4.2 |  | ± 0.6 | C50/30 |  |  |  | 3.0…6.0 |  | ≤ 80 |  |  | ≥ 7.5 |  |  | 1.5…3.5 |  |  | --- | --- | ≥ 70%
26 | AC T 22 S | 4 |  | ± 0.6 | C70/10 |  |  |  | 4.0…7.0 |  | --- |  |  | --- |  |  | --- |  |  | ≤ 10% | --- | ≥ 70%
27 | AC T 22 H | 4 |  | ± 0.6 | C70/10 |  |  |  | 4.0…7.0 |  | --- |  |  | --- |  |  | --- |  |  | --- | ≤ 7.5% | ≥ 70%
28 | AC T 32 S | 3.6 |  | ± 0.6 | C70/10 |  |  |  | 4.0…7.0 |  | --- |  |  | --- |  |  | --- |  |  | ≤ 10% | --- | ≥ 70%
29 | AC T 32 H | 3.6 |  | ± 0.6 | C70/10 |  |  |  | 4.0…7.0 |  | --- |  |  | --- |  |  | --- |  |  | --- | ≤ 7.5% | ≥ 70%
30 | AC EME 22 C1 | 4.6 |  | ± 0.6 | C90/1 |  |  |  | 3.0…6.0 |  | --- |  |  | --- |  |  | --- |  |  | --- | ≤ 5.0% | ≥ 70%
31 | AC EME 22 C2 | 5.2 |  | ± 0.6 | C90/1 |  |  |  | 1.0…4.0 |  | --- |  |  | --- |  |  | --- |  |  | --- | ≤ 7.5% | ≥ 70%
32 | ACF 22 | 3.8 |  | ± 0.6 | CNR |  |  |  | 3.0…10.0 |  | ≤ 80 |  |  | ≥ 5.0 |  |  | 1.5…3.5 |  |  | --- | --- | ≥ 70%
33 | ACF 32 | 3.4 |  | ± 0.6 | CNR |  |  |  | 3.0…10.0 |  | ≤ 80 |  |  | ≥ 5.0 |  |  | 1.5…3.5 |  |  | --- | --- | ≥ 70%
34 | AC RAIL 16 | 5.4 |  | ± 0.6 | C50/30 |  |  |  | 0.5…2.5 |  | --- |  |  | ≥ 5.0 |  |  | 1.5…5.0 |  |  | --- | --- | ≥ 70%
35 | AC RAIL 22 | 5.2 |  | ± 0.6 | C50/30 |  |  |  | 0.5…2.5 |  | --- |  |  | ≥ 5.0 |  |  | 1.5…5.0 |  |  | --- | --- | ≥ 70%
36 | SMA 8 | 6.4 |  | ± 0.5 | C95/1 |  |  |  | 2.0…5.0 |  | --- |  |  | --- |  |  | --- |  |  | --- | ≤ 10% | ≥ 70%
37 | SMA 11 | 6.2 |  | ± 0.5 | C95/1 |  |  |  | 2.0…5.0 |  | --- |  |  | --- |  |  | --- |  |  | --- | ≤ 10% | ≥ 70%
38 | PA 8 | 6 |  | ± 0.5 | C95/1 |  |  |  | ≥ 16 |  | --- |  |  | --- |  |  | --- |  |  | --- | --- | ≥ 70%
39 | PA 11 | 5.5 |  | ± 0.5 | C95/1 |  |  |  | ≥ 18 |  | --- |  |  | --- |  |  | --- |  |  | --- | --- | ≥ 70%
40 | PA B 16 | 4 |  | ± 0.6 | C70/10 |  |  |  | ≥ 22 |  | --- |  |  | --- |  |  | --- |  |  | --- | --- | ≥ 70%
41 | PA B 22 | 3.5 |  | ± 0.6 | C70/10 |  |  |  | ≥ 22 |  | --- |  |  | --- |  |  | --- |  |  | --- | --- | ≥ 70% | ≥ 11000 | ≥ 100 | ≥ 2.7
42 | PA S 16 | 3.5 |  | ± 0.6 | C50/10 |  |  |  | ≥ 18 |  | --- |  |  | --- |  |  | --- |  |  | --- | --- | ≥ 80% | ≥ 14000 | ≥ 130 | ≥ 3.3
43 | PA S 22 | 3 |  | ± 0.6 | C50/10 |  |  |  | ≥ 18 |  | --- |  |  | --- |  |  | --- |  |  | --- | --- | ≥ 80%
44 | PA S 32 | 3 |  | ± 0.6 | C50/10 |  |  |  | ≥ 18 |  | --- |  |  | --- |  |  | --- |  |  | --- | --- | ≥ 80%
45 | SDA 4 - 12 | 6 |  | ± 0.5 | C95/1 |  |  |  | 10.0…14.0 |  | --- |  |  | --- |  |  | --- |  |  | --- | ≤ 7.5% | ≥ 70%
46 | SDA 4 - 16 | 6 |  | ± 0.5 | C95/1 |  |  |  | 14.0…18.0 |  | --- |  |  | --- |  |  | --- |  |  | --- | ≤ 7.5% | ≥ 70%
47 | SDA 4 - 20 | 6 |  | ± 0.5 | C95/1 |  |  |  | 18.0…22.0 |  | --- |  |  | --- |  |  | --- |  |  | --- | ≤ 7.5% | ≥ 70%
48 | SDA 8 - 12 | 5.8 |  | ± 0.5 | C95/1 |  |  |  | 10.0…14.0 |  | --- |  |  | --- |  |  | --- |  |  | --- | ≤ 7.5% | ≥ 70%
49 | SDA 8 - 16 | 5.8 |  | ± 0.5 | C95/1 |  |  |  | 14.0…18.0 |  | --- |  |  | --- |  |  | --- |  |  | --- | ≤ 7.5% | ≥ 70%
50
51
52 | 0
53 | 0
54 | 0
55 | 0
56 | 0
57 | 0
58 | 0
59 | 0
60 | 0
61 | 0
62 | 0

## Kompatibilitätsbericht
Kompatibilitätsbericht für Walzasphalt-Zulassung ab 2018.xls
Erstellt am 13.12.2018 14:14
Wenn die Arbeitsmappe in einem früheren Dateiformat gespeichert oder in einer früheren Version von Microsoft Excel geöffnet wird, sind die aufgeführten Features nicht verfügbar.
Geringer Genauigkeitsverlust | Anzahl | Version
Einige Zellen oder Formatvorlagen in dieser Arbeitsmappe enthalten eine Formatierung, die vom ausgewählten Dateiformat nicht unterstützt wird. Diese Formate werden in das ähnlichste verfügbare Format konvertiert. | 6 | Excel 97-2003